## ＮＷＰ誌樹脂別
| 誌名：ネットワークポリマー |  |  |  |  | 環境関連、リサイクル関連文献 |  | 樹脂別 |  | 2001年～2010年
年 | 巻 | 号 | 頁 | 著者１ | 著者１ 所属 | 分類１：樹脂別 | 分類２：ﾘｻｲｸﾙ技術 | 題目 | 目的 | 目標 | 対象物 | 原材料 | 前処理 | 性状 | 処理ｽｹｰﾙ | 溶媒 | 触媒 | 温度 | 時間 | 圧力 | その他条件１ | その他条件２ | 回収材１ | 回収材１:用途 | 回収材２ | 回収材２:用途 | 回収材３ | 回収材３:用途 | 支援団体 | その他
2001 | 22 | 1 | 2 | 久保内 昌敏 | 東京工業大学 | 不飽和ポリエステル | 硝酸分解 | イソフタル酸系不飽和ポリエステル樹脂の腐食に及ぼす硬化剤の影響 －希釈剤フタル酸ジメチルの効果－ | 希釈剤として使用しているﾌﾀﾙ酸ｼﾞﾒﾁﾙ腐食に及ぼす影響 | 腐食機構の確認 | 不飽和ポリエステル | ｲｿﾌﾀﾙ酸系不飽和ﾎﾟﾘｴｽﾃﾙ | － | － | － | 30%硝酸水溶液 | - | 80℃ | 2000h | 常圧
2006 | 27 | 3 | 135 | 久保内 昌敏 | 東京工業大学 | 不飽和ポリエステル | 硝酸分解 | 不飽和ポリエステル樹脂の特性と信頼性評価に及ぼす硬化剤分布の影響 －腐食劣化挙動－ | 硬化剤分布の腐食におよぼす影響の確認 | 信頼性工学的手法の確立 | 不飽和ポリエステル | - | - | - | - | 30%硝酸水溶液 | - | 80℃ | ～250h | 常圧
2003 | 24 | 1 | 22 | 久保田 静男 | 和歌山県工業技術センター | 不飽和ポリエステル | グリコール分解 | 不飽和ポリエステル樹脂廃棄物のグリコール分解によるケミカルリサイクル | UP製ボタン端材リサイクル | UPからUPへのリサイクル | UP製ボタン端材 | UP | 粉砕 | 粉末<1mm | 200mL, 950mL (20MPa) | エチレングリコール， 1,2-プロパンジオール，ジエチレングリコール | ナトリウムメトキシド，ナトリウムエトキシド，水酸化ナトリウム，メタンスルホン酸，酢酸亜鉛，酸化マグネシウム，酸化カルシウム，酸化バリウム | 70℃-290℃ | 2h-27h | >0.4MPa |  |  | UP分解物 （樹脂状：末端グリコール） | UP成形品
2009 | 30 | 2 | 83 | 中川 尚治 | パナソニック電工 | 不飽和ポリエステル | 亜臨界水 | 亜臨界水分解によるＦＲＰの高付加価値化・水平リサイクル技術（２） | FRPの水平ﾘｻｲｸﾙ | SFC改質剤の展開 | FRP | FRP | 粉砕 | 溶液 | 150L | 水 | NaOH | 230℃ | 2h | 2.8MPa |  |  | SFC | 無機充填剤 | 強化繊維 |  |  |  | ICETT
2006 | 27 | 2 | 88 | 中川 尚治 | 松下電工 | 不飽和ポリエステル | 亜臨界水 | 亜臨界水分解によるFRPリサイクル技術の開発 |  | 熱分解温度の最適化により再生利用可能成分を20％から96％まで向上させる | FRP | グリコール24wt%、無水マレイン酸24wt%、スチレン52wt% | 無し | 水溶液 | 25ｃｃ | 水 | 1N-K3PO4、1N-KOH、CaCO3、無触媒 | 230℃ | 4h | 飽和蒸気圧 | [8 empty] | (財)国際環境技術移転研究センター（ICETT)
2008 | 29 | 3 | 158 | 中川 尚治 | 松下電工 | 不飽和ポリエステル | 亜臨界水 | 亜臨界水分解によるＦＲＰの高付加価値化・水平リサイクル技術 | ユニットバスリサイクル | ユニットバスからFRPへのリサイクル | ユニットバス | GFRP | 粉砕 | 粉末 | 40kg | 水 | 水酸化ナトリウム | 230℃ | 2h | 2.8MPa |  |  | スチレン-フマル酸共重合体 | FRP用低収縮材 | ガラス繊維 |  | 炭酸カルシウム粉末
2007 | 28 | 4 | 247 | 柴田 勝司 | 日立化成工業 | 不飽和ポリエステル | アルコール分解 | FRPのリサイクル技術 | FRPのリサイクル | FRPからFRPの再利用 | FRP | 繊維、充填剤、樹脂 | 溶解処理 | 溶液 | 185L | DGMM | K3PO4 | 190℃ |  | 常圧 |  |  | ﾎﾟﾘｴｽﾃﾙ分解物 | 無機繊維 | 無機充填剤 |  |  |  | 経済産業省
2007 | 28 | 3 | 93 | 中川 尚治 | 松下電工解析センター | 不飽和ポリエステル | 亜臨界水 | FRP亜臨界水分解物の低収縮剤への高付加価値化リサイクル | FRPの亜臨界水分解物の低収縮化剤への高付加価値リサイクル | FRP亜臨界水分解物であるスチレン-フマル酸共重合体の相溶性を改善しＳＭに可溶なFRP用低収縮化剤として再生する | FRP | 1,3-ｼﾞｸﾛﾛ-2-ﾌﾟﾛﾊﾟﾉｰﾙ、エピクロルヒドリン、ベンジルクロライド | pH調製 | ＳＭ可溶な固体 | 10ｇ程度 | 水 | 1,3-ｼﾞｸﾛﾛ-2-ﾌﾟﾛﾊﾟﾉｰﾙ、エピクロルヒドリン、ベンジルクロライド、ＫＯＨ | 100℃ | 8ｈ | 常圧 |  |  | スチレン-フマル酸共重合体 | ＦＲＰ用低収縮化剤 |  |  |  |  | (財)国際環境技術移転研究センター（ICETT)、昭和高分子
2003 | 24 | 1 | 13 | 久保内 昌敏 | 東京工業大学 | エポキシ樹脂 | 粉砕再利用 （腐食試験条件） | 粉砕樹脂充てんエポキシ樹脂リサイクル材のアルカリ環境における腐食挙動 | 酸無水物、ｱﾐﾝ硬化ｴﾎﾟｷｼ樹脂粉砕粒子（２種）を酸無水物、ｱﾐﾝ硬化ｴﾎﾟｷｼ樹脂（２種）に充填し４種成形、水酸化ｶﾘｳﾑ中での腐食挙動を把握 | ﾘｻｲｸﾙ材の普及 |  | ﾋﾞｽﾌｪﾉｰﾙA型ｴﾎﾟｷｼ ﾒﾁﾙﾃﾄﾗﾋﾄﾞﾛ無水ﾌﾀﾙ酸 複素環型ｼﾞｱﾐﾝ変性物 | 酸無水物８０℃３ｈ 120℃６ｈ ｱﾐﾝ 25℃24ｈ 80℃3h | □20mm 厚み ２or3mm 更に粉砕 呼径1mm | ﾋﾞｰｶｰ中 | 水 | ３０ｗｔ％ 水酸化ｶﾘｳﾑ | 80℃±0.1℃ | ～2000ｈ | [10 empty] | 粉砕ﾘｻｲｸﾙ材料の耐ｱﾙｶﾘは概して低く腐蝕に対して注意が必要
2004 | 25 | 3 | 147 | 久保内 昌敏 | 東京工業大学 | エポキシ樹脂 | 硝酸分解 | 硝酸を用いたエポキシ樹脂リサイクル材の特性に及ぼす分解生成物分子量の影響 | エポキシのケミカルリサイクル | ケミカルリサイクルの効率化 | エポキシ樹脂組成物 | ビスF型エポキシ×MDA | 粉砕 | 粉体 | ラボ | 水 | 4mol/ℓ硝酸 | 80℃ | 100h | 常圧 | 酢酸エチルで抽出 |  | エポキシ 分解生成物 | ケミカルリサイクル樹脂 |  |  |  |  | （財）日本証券奨学財団 | リサイクル材の高付加価値化
2002 | 23 | 4 | 178 | 久保内 昌敏 | 東京工業大学 | エポキシ樹脂 | 硝酸分解 | エポキシ樹脂のリサイクル性に及ぼす樹脂および硬化剤の化学構造の影響 | ｴﾎﾟｷｼ樹脂の主剤及び硬化剤の化学構造がﾘｻｲｸﾙ性に及ぼす影響について議論する |  | ｴﾎﾟｷｼ樹脂 | BPF/DDM,TGDDM/MHAC（無水メチルハイミック酸）,TGDDM/DDS |  |  |  |  | 硝酸：硝酸濃度（4or6mol/l) | 80℃ | 40-400h |  |  |  | TGDDM/DDS | 廃棄物処理 | BF/MDA | 再重合(樹脂） |  |  |  | 酸無水物硬化ｴﾎﾟｷｼ樹脂は、樹脂主剤構造にC-N結合を持つTGDDMを用いることで分解可能。
2009 | 30 | 3 | 172 | 後藤 純也 | 住友ベークライト | フェノール樹脂 | 亜臨界水／フェノール分解 | 超臨界流体技術を応用したフェノール樹脂のケミカルリサイクル技術の開発 | フェノール樹脂のケミカルリサイクル | 硬化樹脂を短時間で分解し、再生レジンを高収率で改修 |  | フェノール樹脂硬化物 | 粉砕・篩分 | 粒状（0.25～2.36ｍｍ） |  | 水/フェノール（亜臨界） |  | 340～380℃ | 30～50min |  |  |  | 再生レジン | [6 empty] | これまでの報告の総括。再生レジンから得た複合材料の物性も記述。大きな低下や変化無し。実証プラントを建設。
2002 | 23 | 4 | 188 | 深谷 太郎 | 東芝 | ウレタン樹脂 | アミン分解 | ウレタン樹脂のケミカルリサイクルと再生樹脂の特性 | ウレタン樹脂を化学分解し、エポキシ樹脂硬化剤として再利用。 | 分解物がエポキシ樹脂硬化剤として再利用する。 | ウレタン硬化物 | ウレタン硬化物 | 分解剤（ＤＥＡ） |  | ラボ |  |  | 230～240℃ | 3分 | 常圧 | 連続分解装置 |  | ウレタン分解生成物 | エポキシ樹脂硬化剤 | [5 empty] | ウレタン樹脂分解生成物をエポキシ樹脂の硬化剤として樹文使用できる。
2001 | 22 | 4 | 200 | 緒方 智成 | 熊本大学 工学部 | ポリスチレン | 吸着剤としての再利用 | 使用済みポリスチレン製容器のカチオン性吸着剤へのリサイクルとその色素吸着能
2003 | 24 | 3 | 193 | 知野 圭介 | 横浜ゴム | ゴム | 水素結合／架橋 | 熱可逆的ネットワークを用いたリサイクル性高分子
2003 | 24 | 1 | 46 | 佐藤 修 | 産業技術総合研究所 | ナイロン・ＰＥＴ | 超臨界水 | 超臨界水によるプラスチックの分解
2003 | 24 | 1 | 2 | 永松 ゆきこ | 三重大学 | リグノフェノール | リグニン再利用 | リサイクルマトリクスとしてのリグノフェノールの応用 －リグノフェノール・無機質複合系の機能特性－
2009 | 30 | 2 | 115 | 金 演鎬 | 東京工業大学 |  |  | タンニンゲル／液抽出プロセスによる貴金属の選択的分離
2009 | 30 | 6 | 332 | 一瀬 佳史 | 日本ペイント |  |  | VOC,CO2削減の観点から見た塗料硬化反応
2010 | 31 | 2 | 89 | 遠藤 剛 | 近畿大学 |  |  | 平衡重合機能を基盤とするネットワークポリマーのケミカルリサイクル系
著者４人以上の場合は４番目以降の著者名は省略

## NWP講演討論会樹脂別
ネットワークポリマー講演討論会 講演要旨集における環境関連、リサイクル関連文献 | [6 empty] | 樹脂別 |  |  | 1994年～2010年
文献名 | 頁 | 年 | 著者１ | 著者２ | 著者３ | 著者１ 所属 | 分類１：樹脂別 | 分類１：樹脂別 | 分類２ | タイトル | 目的 | 目標 | 対象物 | 原材料 | 前処理 | 性状 | 処理ｽｹｰﾙ | 溶媒 | 触媒 | 温度 | 時間 | 圧力 | その他条件１ | その他条件２ | 回収材１ | 回収材１:用途 | 回収材２ | 回収材２:用途 | 回収材３ | 回収材３:用途 | 支援団体 | その他
第52回ネットワークポリマー講演討論会講演要旨集 | 64 | 2002 | 仙北谷 英貴 | 白石 文洋 | 久保内 昌敏 | 東京工業大学 | エポキシ樹脂 |  | 硝酸分解 | 粉砕によってリサイクルされたエポキシ樹脂硬化物のアルカリ環境下における化学的劣化に関する研究 | 水酸化ｶﾘｳﾑ下での腐蝕挙動を検討 | ﾘｻｲｸﾙ材の普及 |  | ｴﾎﾟｷｼ樹脂：ﾋﾞｽﾌｪﾉｰﾙA型ｴﾎﾟｷｼ、酸無水物：ﾒﾁﾙﾃﾄﾗﾋﾄﾞﾛ無水ﾌﾀﾙ酸、ｱﾐﾝ硬化剤：複素環式ｼﾞｱﾐﾝ変性物 酸ﾌｨﾗｰとｱﾐﾝﾌｨﾗｰを酸無水物硬化ｴﾎﾟｷｼ樹脂、ｱﾐﾝ硬化ｴﾎﾟｷｼ樹脂に充填 粒子体積含有率20vol％ |  | ２０mm角 さらに粉砕し 1mm以下 | ﾋﾞｰｶｰ | 水 | 30ｗｔ％ 水酸化ｶﾘｳﾑ | 80℃ | ～2000ｈ | 常圧 | [9 empty] | 酸ﾌｨﾗｰ/ｱﾐﾝでは水酸化カリウムが酸ﾌｨﾗｰ界面経由で材料内部に侵入、酸ﾌｨﾗｰ表面溶解腐蝕進行
第52回ネットワークポリマー講演討論会講演要旨集 | 68 | 2002 | 海和 晋史 | 仙北谷 英貴 | 久保内昌敏 | 東京工業大学 | エポキシ樹脂 |  | 硝酸分解 | エポキシ樹脂のリサイクル性に及ぼす樹脂および硬化剤の化学構造の影響 | エポキシ×アミン硬化物の硝酸分解挙動の検討 | 硝酸分解により有用な分解物を得ること | エポキシ×アミン硬化物 | ①ビスF型エポキシ×DDM ②TGDDM型エポキシ×無水メチルハイミック酸 | - | 成形物 | ラボ | 水 | A:4mol/ℓ硝酸 B:6mol/ℓ硝酸 | 80℃ | 250h(②×A) 80h(②×B) | 常圧 |  |  | 有用な化合物（エポキシのニトロ化したもの） | ケミカルリサイクル材 | [5 empty] | 硬化系にC-N結合導入することでを切断可能＝ケミカルリサイクルの可能性を示唆
第５３回ネットワークポリマー講演討論会講演要旨集 | 129 | 2003 | 仙北谷 英貴 | ハ牧 孝介 | 久保内昌敏 | 東京工業大学 | エポキシ樹脂 |  | 硝酸分解 | 硝酸を用いたエポキシ樹脂リサイクル材の特性に及ぼす分解生成物分子量の影響 | ﾘｻｲｸﾙの高効率化 |  | ｴﾎﾟｷｼ樹脂 | ｱﾐﾝ硬化ｴﾎﾟｷｼ樹脂 | 粉砕(1mm) | Virgin resinと同等以上 |  | 酢酸ｴﾁﾙ | 硝酸 | 80℃ | 5h |  | 分子量分布 | 硝酸濃度 | BisF | ﾘｻｲｸﾙ材
第55回ネットワークポリマー講演討論会講演要旨集 | 133 | 2005 | 海和 晋史 | 酒井 哲也 | 久保内 昌敏 | 東京工業大学 | エポキシ樹脂 |  | 硝酸分解 | 臭素化エポキシ樹脂の硝酸によるケミカルリサイクルの検討 | 臭素化ｴﾎﾟｷｼ樹脂のｹﾐｶﾙﾘｻｲｸﾙの可能性検討 | ﾌﾟﾘﾝﾄ基板に含まれる 臭素化ｴﾎﾟｷｼの有効利用 | ﾌﾟﾘﾝﾄ基板 | ｼﾞｼｱﾝｼﾞｱﾐﾄﾞ 臭素化ｴﾎﾟｷｼ積層板 （ﾃﾄﾗﾌﾞﾛﾓﾋﾞｽﾌｪﾉｰﾙA型ｴﾎﾟｷｼ） | ｶｯﾄ | 板状 幅25mm長さ60mm厚さ1.5mm | 試験管 | 水 | 硝酸６mol/ｌ | 80℃ | ～400ｈ | 無し | ﾏﾄﾘｯｸｳｽ１ｇ 環境液７０ｍｌ |  | TBBPA類似化合物含有 | 難燃剤 | [5 empty] | 臭素化ｴﾎﾟｷｼへのｹﾐｶﾙﾘｻｲｸﾙの可能性
第55回ネットワークポリマー講演討論会講演要旨集 | 251 | 2005 | 山本 和記 | 酒井 哲也 | 久保内 昌敏 | 東京工業大学 | エポキシ樹脂 |  | 粉砕再利用 （耐薬品試験条件） | 粉砕フィラー充填型リサイクルエポキシ樹脂の耐化学環境性 | エポキシ×酸無水物、アミン硬化物が混在するリサイクル材の耐化学環境性の検討 | リサイクル材の信頼性確保 | エポキシ×酸無水物、アミン硬化物が混在するリサイクル材 | ← | 粉砕 | 粉体 | ラボ | 30wt%硫酸 30wt%水酸化カリウム | - | 80℃ | 300h | 常圧 |  |  | - | -
第60回ネットワークポリマー講演討論会講演要旨集 | 97 | 2010 | 久保内 昌敏 | 梅田 勇 | 青木 才子 | 東京工業大学 | エポキシ樹脂 |  | 硝酸分解 | エポキシ樹脂の硝酸分解ケミカルリサイクルにおける硝酸のリサイクル利用 | 硝酸のﾘｻｲｸﾙ使用 |  | ｴﾎﾟｷｼ樹脂 | ｱﾐﾝ硬化ｴﾎﾟｷｼ樹脂 |  | 回収硝酸に樹脂分解挙動は、Newと同等と推定 |  | MIBK | 硝酸 |  |  |  | Na2CO3で一旦中和 |  | BisF | ﾘｻｲｸﾙ材 | [5 empty] | 硝酸消費効率を68.7%に減少できた
第52回ネットワークポリマー講演討論会講演要旨集 | 72 | 2002 | 三村 研史 | 伊藤 浩美 |  | 三菱電機 | エポキシ樹脂 |  | 易分解性 | 熱可塑性ポリマーをブレンドした易分解性エポキシ樹脂の特性 | 熱可塑性ﾎﾟﾘﾏｰ部分を溶解し熱硬化性容易に分解、樹脂中に埋封した有価金属の回収 | IC封止の実用的な再資源化 | IC封止 | ﾋﾞﾌｪﾆﾙｴﾎﾟｷｼ樹脂 （YX4000） ﾌｪﾉｰﾙﾉﾎﾞﾗｯｸ型樹脂 当量比１：１ ﾄﾘﾌｪﾆﾙﾎｽﾌｨﾝ（TPP） ﾎﾟﾘｴｰﾃﾙｽﾙﾌｫﾝ（PES） 140、160or180℃10分 175℃7.5ｈ後硬化 |  | 被着体金属平板上下5mmづつ埋め込む | ﾋﾞｰｶｰ | ジメチルﾎﾙﾑｱﾐﾄﾞ（DMF） | 無し | 常温 | ～１ｹ月 PESが連続相 ２日 | 常圧 |  |  | 有価金属 （金、銀等） | [6 empty] | 容易に分解する熱硬化性樹脂を開発できた
第５３回ネットワークポリマー講演討論会講演要旨集 | 197 | 2003 | 長江 偉 | 熊田 輝彦 |  | 三菱電機 | エポキシ樹脂 |  | アミン分解 | 有機アルカリによるエポキシ樹脂の分解 | エポキシ×酸無水物硬化物の分解 | インサート金属部品の回収 | アルミナ含有エポキシ×酸無水物硬化物 | ← | - | 成形物 | ラボ | 無機・有機アルカリ | - | 100℃ | 4ｈ | - | [9 empty] | 被覆されたインサート物が露出するまで溶解可能
第52回ネットワークポリマー講演討論会講演要旨集 | 76 | 2002 | 島村 哲朗 | 北川 和男 | 大道 賢 | 京都市工業試験場 | エポキシ樹脂 |  | 熱分解 | リサイクルエポキシ樹脂を用いた排水性舗装トップコートの実証テスト | ﾘｻｲｸﾙｴﾎﾟｷｼ樹脂のﾄｯﾌﾟｺｰﾄ樹脂への適用 |  | ﾘｻｲｸﾙｴﾎﾟｷｼ樹脂 |  | ｴﾏﾙｼﾞｮﾝ化（樹脂分60%) |  |  |  |  | 散布試験時(40～70℃） | [5 empty] | 排水性舗装の表面強化樹脂 | [5 empty] | 散布試験による骨材飛散抑制効果を確認したが、供用状態が過酷な場所での施工は追検討必要
第44回熱硬化性樹脂講演討論会講演要旨集 | 125 | 1994 | 島村 哲朗 | 寒川 喜光 | 北川 和男 | 京都市工業試験場 | フェノール樹脂 | エポキシ樹脂 | 熱分解 | フェノール樹脂廃棄物のリサイクル化 フェノール樹脂分解物のエポキシ樹脂合成に関する研究 | フェノール樹脂廃棄物の樹脂としての再資源化 | フェノール樹脂分解液からエポキシ化合物の合成を行なう | 石綿フェノール樹脂 紙フェノール樹脂 木粉フェノール樹脂 | フェノール樹脂分解液 エピクロロヒドリン |  | 液体 |  | なし | なし | 窒素中600℃、空冷トラップ。低沸点分を溜去。 | 1時間 |  |  |  | フェノール樹脂分解物のエポキシ化合物 | 接着改良材
第46回ネットワークポリマー講演討論会講演要旨集 | 25 | 1996 | 島村 哲朗 | 寒川 喜光 | 北川和男 | 京都市工業試験場 | フェノール樹脂 | エポキシ樹脂 | 熱分解 | フェノール樹脂廃棄物のリサイクル フェノール樹脂熱分解液のノボラックエポキシ化 | ﾌｪﾉｰﾙ樹脂廃棄物のリサイクル | ﾌｪﾉｰﾙ樹脂熱分解液のﾉﾎﾞﾗｯｸｴﾎﾟｷｼ化 | 紙ﾌｪﾉｰﾙ樹脂積層板廃棄物 | 紙ﾌｪﾉｰﾙ樹脂積層板廃棄物分解液 |  | 液状 | なし | 水 | 酸触媒 | 熱処理600℃ （窒素中） |  | 常圧 | 還流反応 （100℃）1.5時間 | 150℃/常圧蒸留160℃/45mmHｇ蒸留130℃/160mmHｇ蒸留 |  | ﾉﾎﾞﾗｯｸ化合物（ﾌｪﾉｰﾙ添加0,50%) | ｴﾎﾟｷｼ化 | ﾉﾎﾞﾗｯｸ型ｴﾎﾟｷｼ化合物 | 硬化物 |  | 中小企業庁
第50回ネットワークポリマー講演討論会講演要旨集 | 141 | 2000 | 島村 哲朗 |  |  | 京都市工業試験場 | フェノール樹脂 | エポキシ樹脂 | 熱分解 | フェノール樹脂廃棄物の熱分解液のエポキシ樹脂化に関する研究 | ﾌｪﾉｰﾙ樹脂積層板廃棄物のリサイクル | 加熱処理した際の、残渣の炭素材料有用化及び熱分解液のリサイクル | 石綿ﾌｪﾉｰﾙ樹脂、紙ﾌｪﾉｰﾙ樹脂席早晩、木粉ﾌｪﾉｰﾙ樹脂 |  | 記述なし |  |  |  |  | 600℃ | ２時間 |  | （100℃） |  | 熱分解液 | 高性能舗装用材料 | 熱分解液 | 低沸点物の留去後、ｴﾎﾟｷｼ化合物化 | 熱分解液 | 熱分解液のﾉﾎﾞﾗｯｸ化からﾉﾎﾞﾗｯｸ型ｴﾎﾟｷｼ樹脂の生成 | 関西大学工学部越智光一教授 （社）大阪高工研協会 大阪市立工業研究所所長
第51回ネットワークポリマー講演討論会講演要旨集 | 161 | 2001 | 島村 哲朗 | 北川 和男 | 大道 賢 | 京都市工業試験場 | フェノール樹脂 | エポキシ樹脂 | 熱分解 | フェノール樹脂熱分解液から得られたエポキシ樹脂の排水性舗装トップコートへの利用 | フェノール樹脂積層品の使用量増加に伴う 熱硬化性樹脂のリサイクル技術の確立 | 道路舗装用資材としての利用 | 紙フェノール樹脂積層板廃棄物 | 熱処理時に発生する熱分解液 | － | 茶褐色・残存水酸基多 高強度・低可塑性 | ー | － | － | － | － | － | － | － | ノボラックｴﾎﾟｷｼ樹脂 | 撥水性舗装の表面強化樹脂 | － | － | － | － | － | 透水性・空隙詰まり抑制効果 耐摩耗性・滑り抵抗性・耐わだち抵抗性
第48回ネットワークポリマー講演討論会講演要旨集 | 195 | 1998 | 中野 達明 | 北川 和男 | 島村 哲朗 | 京都市工業試験場 | フェノール樹脂 |  | カーボナイズ（熱分解） | フェノール樹脂廃棄物の炭素材料化によるリサイクル －炭素前駆体の鋳込み及び押出し成形－ | 廃棄物のリサイクル | カーボン焼成体として利用 |  | 紙フェノール樹脂（レゾール型）積層板 |  |  |  | 窒素ガス雰囲気で加熱分解 |  | 600℃ | [11 empty] | 分解方法はほとんど記述なし。得られたカーボン前駆体を原料に成形体を作成し、その物性（かさ密度、気孔率、曲げ強さ）を評価。
第44回熱硬化性樹脂講演討論会講演要旨集 | 121 | 1994 | 寒川 喜光 | 中野 達明 | 北川 和男 | 京都市工業試験場 | フェノール樹脂 |  | カーボナイズ（熱分解） | フェノール樹脂廃棄物のリサイクル化 フェノール樹脂分解物より得られたカーボン前駆体の成形に関する研究 | フェノール樹脂廃棄物のリサイクル化 | カーボン焼成体を得る | フェノール樹脂積層板 | カーボン前駆体 ﾉﾎﾞﾗｯｸ型ﾌｪﾉｰﾙ樹脂、PVA |  | 板状成型品 | ８Ｌﾎﾞｰﾙﾐﾙ | なし | なし | 窒素中で600℃に加熱。カーボン前駆体を得る。 | 100℃/H昇温 | 186ＭＰ | 1500-2000℃ |  | ｶｰﾎﾞﾝ焼成体 | カーボン多孔性焼成体としての利用
第46回ネットワークポリマー講演討論会講演要旨集 | 29 | 1996 | 後藤 純也 | 大鳥 利行 | 猪股 宏 | 住友ベークライト | フェノール樹脂 | エポキシ樹脂 | 超臨界水 | 超臨界水中での熱硬化性樹脂の分解 | ﾌｪﾉｰﾙ樹脂、ｴﾎﾟｷｼ樹脂の分解 | 樹脂の分解率および生成物に関して検討 | ﾌｪﾉｰﾙ樹脂、ｴﾎﾟｷｼ樹脂 | ﾌｪﾉｰﾙ(ﾉﾎﾞﾗｯｸ、ﾚｿﾞｰﾙ) ｴﾎﾟｷｼ(ﾉﾎﾞﾗｯｸ硬化、ｱﾐﾝ硬化、酸無水物硬化) | 粉砕（0.5～1.0mm） | 粉体 | 回分式反応器（SUS316製 6㎝3） | 超臨界水 |  | 400℃ 450℃ | 10分 |  | 1μmﾌｨﾙﾀｰでろ過 | 水密度 0.2g/㎝3 0.5g/㎝3 | 水溶性回収液 |  | THF可溶性回収液 |  | THF不溶分
第47回ネットワークポリマー講演討論会講演要旨集 | 83 | 1997 | 後藤 純也 | 大鳥 利行 | 阿尻 雅文 | 住友ベークライト | フェノール樹脂 | エポキシ樹脂 | 亜臨界水／フェノール | 超臨界水中での熱硬化性樹脂の分解（第2報） | 熱硬化性樹脂のケミカルリサイクル | 各種条件での熱分解によるﾓﾉﾏｰ回収効率アップ | ﾌｪﾉｰﾙ樹脂及びｴﾎﾟｷｼ樹脂 |  | 粒径0.5～1.0mmへ粉砕 |  | 小型回分式反応容器（6cm3) | 水 | H2SO4酸触媒 NaOHｱﾙｶﾘ触媒 | 400℃ | 10～120分 | （亜臨界状態圧力） | アルゴン雰囲気下 |  | フェノール類モノマー | [5 empty] | 東北大院工
第48回ネットワークポリマー講演討論会講演要旨集 | 83 | 1998 | 後藤 純也 | 松元 剛 | 阿尻 雅文 | 住友ベークライト | フェノール樹脂 |  | 亜臨界水／フェノール | 超臨界水中での熱硬化性樹脂の分解（第3報） | 超臨界水中での熱硬化性樹脂降下物の分解反応基礎研究 | 熱硬化性樹脂のｹﾐｶﾙﾘｻｲｸﾙ手法の確立 | フェノール樹脂硬化物 | ﾍｷｻﾒﾁﾚﾝﾃﾄﾗﾐﾝ：15重量部 | 粒径 0.5～1.0ｍｍ | 硬化物を粉砕 | 5.13cm3 | 水 | Na2CO3 | 400～500℃ | 30min | 超臨界 | － | － | ﾌｪﾉｰﾙ類ﾓﾉﾏｰ （ﾌｪﾉｰﾙ、ｸﾚｿﾞｰﾙ、ｷｼﾚﾉｰﾙ） | 最大回収率42% | ｷｻﾝﾃﾝ誘導体（480℃以上） | － | － | － | － | －
第49回ネットワークポリマー講演討論会講演要旨集 | 199 | 1999 | 後藤 純也 | 松井泰雄 | 阿尻雅文 | 住友ベークライト | フェノール樹脂 |  | 超臨界水 | 超臨界水中での熱硬化性樹脂の分解（第4報） | フェノール樹脂のケミカルリサイクル | 超臨界水中でフェノール樹脂モデル物質を分解し、生成物に与える水密度の影響を検討。 |  | p,p'-ビスフェノールＦ |  |  |  | 水（超臨界） | 無し | 400℃ | 10min |  | 水密度：0～0.5g/cm3 | [8 empty] | モデル物質による分解実験。
第51回ネットワークポリマー講演討論会講演要旨集 | 159 | 2001 | 後藤 純也 | 堀江 康彦 | 松井 泰雄 | 住友ベークライト | フェノール樹脂 |  | 超臨界水 | 超臨界水中でのフェノール樹脂硬化物の分解における反応場の直接観察 | 熱硬化性樹脂のケミカルリサイクル | 分解反応場を直接観察系内の相状態を知る | フェノール樹脂硬化物 | フェノール樹脂硬化物 | 粒子径 0.5-1.0mmに調整 |  |  | 水 |  | 400℃ | 120分 | 35ＭＰ |  |  | フェノール硬化物の分解性生物 | [5 empty] | ＮＥＤＯ
第52回ネットワークポリマー講演討論会講演要旨集 | 56 | 2002 | 後藤 純也 | 阿尻雅文 | 新井邦夫 | 住友ベークライト | フェノール樹脂 |  | 亜臨界水／フェノール | 超臨界状態および亜臨界状態の水/フェノール２成分系溶媒を用いたフェノール樹脂硬化物からのオリゴマー回収 | ﾌｪﾉｰﾙ樹脂硬化物の分解 | オリゴマーの回収 | ﾌｪﾉｰﾙ樹脂硬化物 | ﾌｪﾉｰﾙ樹脂硬化物（ﾉﾎﾞﾗｯｸ） | 粉砕（0.25～0.5mm、0.5～1.0mm、1.0～2.36mm） | 粉体 | 回分式反応器（HastelloyC-276製 5.13㎝3） | 亜臨界ﾌｪﾉｰﾙ 超臨界水/ﾌｪﾉｰﾙ |  | 340～400℃ | 10～70分 |  | 水・THFで洗浄 |  | 水可溶分 | ﾌｪﾉｰﾙﾉﾎﾞﾗｯｸ | THF可溶分 |  | THF不溶分
第５３回ネットワークポリマー講演討論会講演要旨集 | 175 | 2003 | 後藤 純也 |  |  | 住友ベークライト | フェノール樹脂 |  | 亜臨界水／フェノール | 水/フェノール２成分系溶媒中でのフェノール樹脂硬化物の分解反応 硬化物のガラス転移温度と分解反応性の関係 | 熱硬化性樹脂のケミカルリサイクル | ﾌｪﾉｰﾙ硬化物を亜臨界で分解して、Tgと分解反応性の関係を検討 | Tgの異なるﾌｪﾉｰﾙ樹脂硬化物 |  | 粒径0.25～0.5mmへ粉砕 |  | 小型回分式反応容器（5.13cm3) | フェノールモノマー |  | 350℃ | 10～45分 | （亜臨界状態圧力） |  |  | オリゴマー成分 | ﾌｪﾉｰﾙﾉﾎﾞﾗｯｸ代替の化学原料用途 |  |  |  |  | なし
第54回ネットワークポリマー講演討論会講演要旨集 | 163 | 2004 | 石川 真毅 |  |  | 住友ベークライト | フェノール樹脂 |  | 亜臨界水／フェノール | 水/フェノール２成分系溶媒を用いたフェノール樹脂のケミカルリサイクル －フェノール樹脂複合材料系への適用－ | ﾌｪﾉｰﾙ樹脂複合材料系で亜臨界状態の水/ﾌｪﾉｰﾙを反応溶媒として 分解実験を行い実用化研究 | 熱硬化性樹脂のｹﾐｶﾙﾘｻｲｸﾙ手法の確立 | ﾌｪﾉｰﾙ樹脂複合材料硬化物 | 有機成分86%、無機成分14% | 粒径 １５０μｍ以下 | 粉砕、篩分け | 5.13cm3 試料0.75ｇ | 水/ﾌｪﾉｰﾙ 20/80重量部（3.4ｇ） | － | 300～360℃ | 5～50min | 亜臨界 | ー | － | ﾌｪﾉｰﾙｵﾘｺﾞﾏｰ | 再生樹脂として再利用化 | － | － | － | － | － | －
第55回ネットワークポリマー講演討論会講演要旨集 | 125 | 2005 | 下谷地 一徳 | 石川 真毅 | 後藤 純也 | 住友ベークライト | フェノール樹脂 |  | 超臨界水／フェノール | 水/フェノール２成分系溶媒を用いたフェノール樹脂のケミカルリサイクル －再生レジンの再利用－ | フェノール樹脂のケミカルリサイクル | 再生レジンを原料とした複合材の特性評価 |  | フェノール樹脂/無機成分（86：14）硬化物 | 粉砕・篩分 | 粒状（150μｍ以下） | 200ｃｍ3オートクレーブ | 水/フェノール（20/80wph）（超臨界） | 無し | 約360℃ | 5～20min | 約10ＭＰa |  |  | 再生レジン | [6 empty] | 再生レジンから得た複合材料はおおむね実用に耐える特性を有する。
第58回ネットワークポリマー講演討論会講演要旨集 | 157 | 2008 | 後藤 純也 |  |  | 住友ベークライト | フェノール樹脂 |  | 亜臨界 水／フェノール２成分系 | 超臨界流体技術を応用したフェノール樹脂のケミカルリサイクル技術の開発 | フェノール樹脂のケミカルリサイクル | 短時間、高収率のケミカルリサイクル法を実用化する | フェノール樹脂硬化物 | フェノール樹脂硬化物 | 粒子径 0.25-2.36mmに調整 |  | ・ﾗﾎﾞｽｹｰﾙ ・ﾊﾟｲﾛｯﾄ ・実証ﾌﾟﾗﾝﾄ | ・フェノール ・水フェノール混合溶媒 |  | 350℃ | 60分 |  |  |  | フェノール樹脂再生レジン | フェノール樹脂成形材料 |  |  |  |  | ＮＥＤＯ
第44回熱硬化性樹脂講演討論会講演要旨集 | 129 | 1994 | 松本 明博 | 長谷川 喜一 | 大塚 恵子 | 大阪市立工業研究所 | フェノール樹脂 |  |  | ポリウレタンのリサイクル －フェノール樹脂への応用－ | ﾎﾟﾘｳﾚﾀﾝﾌｫｰﾑのﾘｻｲｸﾙ技術の開発 | ﾎﾟﾘｳﾚﾀﾝﾌｫｰﾑをﾌｪﾉｰﾙ樹脂用改質材として用いる | ﾎﾟﾘｳﾚﾀﾝﾌｫｰﾑ（PU) | PU：ﾎﾟﾘｴｰﾃﾙﾀｲﾌﾟ | 粉砕1mm程度 |  | 四つ口フラスコ | ﾌｪﾉｰﾙ | シュウ酸 | 130、140、150、170℃ | 2時間 | 常圧 | 真空加熱下脱水 |  |  | PU変性ﾌｪﾉｰﾙ樹脂 | 硬化物作製 耐熱性、機械的性質評価
第46回ネットワークポリマー講演討論会講演要旨集 | 21 | 1996 | 松本 明博 | 木村 肇 | 長谷川 喜一 | 大阪市立工業研究所 | フェノール樹脂 |  |  | 熱硬化性樹脂のリサイクルに関する研究[Ⅴ] －紙基材フェノール樹脂粉末の化学修飾－ | 紙基材ﾌｪﾉｰﾙ樹脂のﾏﾃﾘｱﾙﾘｻｲｸﾙ | 粉末化ﾌｪﾉｰﾙ樹脂のメチロール化とこれを成形した硬化物の物性向上 | 銅張積層材端材 |  | 紙基材ﾌｪﾉｰﾙ樹脂への粉末、分級後、銅粉除去 （100μ平均粒径以下） |  | 記載なし | ﾎﾙﾏﾘﾝ ﾊﾟﾗﾎﾙﾑ ﾎﾙﾑのﾒﾀﾉｰﾙ溶液 | NaOH、KOH、LiON、ｱﾝﾓﾆｱの水溶液、ﾄﾘｴﾁﾙｱﾐﾝ | 75℃～98℃ | 記載なし | 記載なし |  |  | メチロール化紙基材ﾌｪﾉｰﾙ樹脂 | ﾌｪﾉｰﾙ樹脂の充填材として再利用
第56回ネットワークポリマー講演討論会講演要旨集 | 175 | 2006 | 木村 肇 | 松本 明博 | 大塚 恵子 | 大阪市立工業研究所 | フェノール樹脂 |  |  | 耐熱性、難燃性に優れた環境にやさしい新規フェノール樹脂 | 硬化反応過程で発生する揮発分による健康被害・環境への影響、 製品中に残存する事による強度低下改善 | 硬化反応過程で揮発分を発生しない 環境に優しいﾌｪﾉｰﾙ樹脂 | ベンゾオキサジン樹脂を用いた 新規フェノール樹脂 | ﾍﾞﾝｿﾞｵｷｻｼﾞﾝ化合物・第二成分 （ﾌｪﾉｰﾙ性水酸基と反応性を示す化合物） | － | － | － | － | 硬化剤 | － | － | － | － | － | 新規ﾌｪﾉｰﾙ樹脂 （ﾍﾞﾝｿﾞｵｷｻｼﾞﾝ樹脂) | － | － | － | － | － | － | 耐熱性・難燃性・電気絶縁性・機械的強度 硬化反応過程でガスが発生しない。
第48回ネットワークポリマー講演討論会講演要旨集 | 77 | 1998 | 小寺洋一 | 加茂 徹 | 松元 剛 | 資源環境技術総合研 | フェノール樹脂 |  | 液相分解法 | 液相熱分解によるノボラックからのフェノール類の分解再生とその連続分布速度論による解析 | フェノール樹脂の分解再生 | 連続反応装置による分解再生実験のための反応条件の最適化 |  | ノボラック型フェノール樹脂 |  |  | 20cc | イソプロパノール/テトラリン（１：４vol） |  | 310～390℃ | 10～100min | 5ＭＰa | [9 empty] | 生成物のＨＰＬＣ－ＧＰＣから速度論モデルを考案、反応温度による反応速度の変化を速度論パラメーターとして解析。
第48回ネットワークポリマー講演討論会講演要旨集 | 191 | 1998 | 佐藤 芳樹 | 小寺 洋一 | 加茂 徹 | 資源環境技術総研 | フェノール樹脂 |  | 液相分解法 | 液相分解法によるフェノール樹脂のモノマーリサイクルに及ぼす共存ポリスチレンの影響 | フェノール樹脂のモノマーリサイクル | 液相分解法においてより容易な条件下の分解法を提案する | フェノール樹脂、その硬化物 | ノボラック型フェノール樹脂ならびにその市販成形品 |  |  | ２００ｍＬオートクレーブ | テトラリン、デカリン、重質油 | 酸化鉄-硫黄系 | 420～450℃ | 60分 | １－５ＭＰａ |  |  | フェノール |  | クレゾール |  | ジメチルフェノール
第51回ネットワークポリマー講演討論会講演要旨集 | 97 | 2001 | 小寺 洋一 | 堀江 康彦 | K. K. Moe | 産業技術総合研究所 | フェノール樹脂 |  | 液相分解 | フェノール樹脂の化学構造と分解特性 －各種ノボラック・硬化物の分解特性－ | ﾋﾞｽﾌｪﾉｰﾙ、ﾉﾎﾞﾗｯｸとその硬化物の分解特性 | 熱分解でｹﾐｶﾙﾘｻｲｸﾙ可能なﾌｪﾉｰﾙ樹脂の開発 | 各種ﾋﾞｽﾌｪﾉｰﾙ、ﾉﾎﾞﾗｯｸ硬化物 | PF,Pac,PPr,Psa,BisAF,BisBF,MBisFﾉﾎﾞﾗｯｸ | 粉砕（0.5～1.0mm） | 粉体 | 200ccﾊｽﾃﾛｲC製ｵｰﾄｸﾚｰﾌﾞ | テトラリン:50ml |  | 330～470℃ | 30、60分 | 2MPa | 二核体の分解 | ﾉﾎﾞﾗｯｸの分解 | 硬化物の分解 |  | THF可溶分 |  | THF不溶分 | 揮発分 |  | NEDO 住友ﾍﾞｰｸﾗｲﾄ
第51回ネットワークポリマー講演討論会講演要旨集 | 157 | 2001 | 山田 陸雄 | 佐藤 一教 |  | バブコック日立 | フェノール樹脂 |  |  | フェノール類・ホルムアルデヒド廃液処理装置の開発 | ｲｿｼﾅﾈｰﾄ系やﾚｿﾞ系接着剤の洗浄廃水の化学処理 | 処理水のﾌｪﾉｰﾙ類濃度5ppm以下 | ｲｿｼﾅﾈｰﾄ系やﾚｿﾞ系接着剤の洗浄廃水 |  | ①樹脂化プロセス＋②鉄錯体触媒プロセス | 廃液 | 記載なし |  | ﾌﾞﾚﾝｽﾃｯﾄﾞ酸、ﾙｲｽ酸 | 30℃～40℃ | 30～60分 | 常圧 |  |  | ﾌｪﾉｰﾙ類濃度5ppm以下の排水 |  | 沈殿物
第52回ネットワークポリマー講演討論会講演要旨集 | 53 | 2002 | 伊澤 弘行 | 清水 浩 | 柴田勝司 | 日立化成工業 | フェノール樹脂 |  | フェノール分解 | 紙基材フェノール樹脂積層板の液相分解 | 家電ﾘｻｲｸﾙ法によって回収された廃棄物から取り出された増加する プリント配線板のﾘｻｲｸﾙ技術の確立 | 水素供与性溶剤を用いた液相分解 法においてﾌｪﾉｰﾙ樹脂を100%油化し回収 | 紙ﾌｪﾉｰﾙ樹脂銅張積層板 | 銅箔12%、紙44% 難燃剤含有植物油変性ﾌｪﾉｰﾙ樹脂44% | － | － | 0.2dm-3 ｵｰﾄｸﾚｰﾌﾞ | ﾃﾄﾗﾘﾝ | Ｆｅ2O3、S | ４３０℃ | １ｈｒ | 0～2.0MPa | 攪拌 0、6×１０4Hz | － | ﾌｪﾉｰﾙ類ﾓﾉﾏｰ転化率約40% | ﾌｪﾉｰﾙ18%、ｸﾚｿﾞｰﾙ類約18% ｷｼﾚﾉｰﾙ類約4% | ﾄﾘﾒﾁﾙﾌｪﾉｰﾙ、 ﾌｪﾉｰﾙ類ﾀﾞｲﾏｰ・ﾄﾘﾏｰ | － | ガス・水成分 | － | 産業技術総合研究所 | －
第52回ネットワークポリマー講演討論会講演要旨集 | 49 | 2002 | 福澤 寿代 | 柴田 勝司 | 伊澤 弘行 | 日立化成工業 | 不飽和ポリエステル |  | アルコール分解 | 不飽和ポリエステル樹脂ＦＲＰのリサイクルを目的とした溶解処理液の検討 | 溶解処理液の触媒及び溶媒種の検討 | 溶解率100% | ＦＲＰ | FRP | 溶解 |  |  | DGMM | KPO-ｎH2O | 190℃ | 8h | 常圧 |  |  | 分解樹脂溶液 | ﾌｨﾗｰ | ガラス繊維
第54回ネットワークポリマー講演討論会講演要旨集 | 167 | 2004 | 中川 尚治 | 卜部 豊之 | 前川 哲也 | 松下電工 | 不飽和ポリエステル |  | 亜臨界水 | 亜臨界水分解によるＦＲＰの水平リサイクル技術の開発 | ＦＲＰ分解物のＦＲＰ原料としての水平リサイクル | ＵＰＲの亜臨界水分解によりモノマー化し無機物と共に再成型する技術 | ＦＲＰ | グリコール23.6wt%、無水マレイン酸23.6wt%、スチレン52.8wt% | - | - | - | 水 | 各種アルカリ触媒 | 230～360℃ | 種々 | 飽和蒸気圧 |  |  | グリコール、フマル酸モノマー | ＦＲＰ用再生モノマー |  |  |  |  | (財)国際環境技術移転研究センター（ICETT)、昭和高分子
第55回ネットワークポリマー講演討論会講演要旨集 | 129 | 2005 | 中川 尚治 | 宮崎 敏博 | 卜部 豊之 | 松下電工 | 不飽和ポリエステル |  | 亜臨界水 | 亜臨界水分解によるＦＲＰリサイクル技術の開発 | ユニットバスリサイクル | ユニットバスからFRPへのリサイクル | ユニットバス | GFRP | 粉砕 | 粉末 | 40kg /200L | 水 | 水酸化ナトリウム | 230℃ | 2h | 2.8MPa |  |  | スチレン-フマル酸共重合体 | FRP用低収縮材 | ガラス繊維 |  | 炭酸カルシウム粉末
第56回ネットワークポリマー講演討論会講演要旨集 | 53 | 2006 | 吉村 毅 | 奥本 佐登志 | 中川 尚治 | 松下電工解析センター | 不飽和ポリエステル |  | 亜臨界水 | ＦＲＰ亜臨界水分解物の低収縮剤へのリサイクルの可能性検証 | 亜臨海水で回収されるｽﾁﾚﾝ-ﾌﾏﾙ酸共重合体のﾘｻｲｸﾙ | 市販のPS系低収縮剤同等性能 | SMC成型板 | 浴室ﾕﾆｯﾄ | 分離 | 粉末 | － | ｽﾁﾚﾝ | ﾃﾄﾗ-n-ﾌﾞﾁﾙｱﾝﾓﾆｳﾑﾌﾞﾛﾏｲﾄﾞ | 90℃ | 8h | 常圧 |  |  | スチレン-フマル酸共重合体 | 低収縮剤
第57回ネットワークポリマー講演討論会講演要旨集 | 93 | 2007 | 中川 尚治 | 井東 達雄 | 日高 優 | 松下電工 | 不飽和ポリエステル |  | 亜臨界水 | 亜臨界水分解によるＦＲＰの高付加価値化・水平リサイクル技術 | 亜臨界水分解反応の最適化 | ＫＯＨ、ＮaOH濃度、反応温度、反応時間、と反応率、ＳＦＣ及びグリコール生成率の相関を明らかにする。 | ＦＲＰ | ＦＲＰ浴室ユニットの製造工程端材 | - |  | 20ｍｌ | 水 | ＫＯＨ、ＮａＯＨ | 200～250℃ | 種々 | 飽和蒸気圧 |  |  | ＵＰ樹脂原料 | ＵＰ樹脂原料 | スチレン-フマル酸共重合体 | ＦＲＰ用低収縮化剤 |  |  | (財)国際環境技術移転研究センター（ICETT)、昭和高分子
第58回ネットワークポリマー講演討論会講演要旨集 | 17 | 2008 | 中川 尚治 | 真継 伸 | 広田 伸也 | パナソニック電工 | 不飽和ポリエステル |  | 亜臨界水 | 亜臨界水分解によるＦＲＰの高付加価値化・水平リサイクルの実証 | ユニットバスリサイクル | ユニットバスからFRPへのリサイクル | ユニットバス | GFRP | 粉砕 | 粉末 | 400kg /2.4kL | 水 | 水酸化ナトリウム | 230℃ | 2h | 2.8MPa |  |  | スチレン-フマル酸共重合体 | FRP用低収縮材 | ガラス繊維 |  | 炭酸カルシウム粉末
第59回ネットワークポリマー講演討論会講演要旨集 | 57 | 2009 | 中川 尚治 | 真継 伸 | 広田 伸也 | パナソニック電工 | 不飽和ポリエステル |  | 亜臨界水 | 亜臨界水によるＦＲＰの高付加価値化・水平リサイクルの開発 | FRPの水平ﾘｻｲｸﾙ | 改質SFCの展開 | ＦＲＰ | ＦＲＰ | 分解 | 溶液 | 2500L | 1-ｵｸﾀﾉｰﾙ | 硫酸 | 175℃ | 20h | 常圧 |  |  | ｽﾁﾚﾝ-ﾌﾏﾙ酸ｴｽﾃﾙ | [5 empty] | NEDO
第59回ネットワークポリマー講演討論会講演要旨集 | 277 | 2009 | 日高 優 | 中川 尚治 | 松井 絢子 | パナソニック電工 | 不飽和ポリエステル |  | 亜臨界水 | 亜臨界水分解技術の各種ＦＲＰへの応用 | ＦＲＰ浴槽以外のＦＲＰへの亜臨界水分解の展開 | 各種ＦＲＰによる反応性について検討 | ＦＲＰ | - | ＦＴ-ＩＲ、ＴＧ-ＤＴＡ、ＸＲＦなどによる分析 |  | - | 水 | ＮａＯＨ | 230℃ | - | 2.8MPa | [8 empty] | NEDO、昭和高分子
第60回ネットワークポリマー講演討論会講演要旨集 | 128 | 2010 | 大平 浩輝 | 日高 優 | 松井 絢子 | パナソニック電工 | 不飽和ポリエステル |  | 亜臨界水 | 亜臨界水リサイクルの各種廃FRPへの応用展開 | ユニットバスリサイクル | ユニットバスからFRPへのリサイクル | ユニットバス | GFRP | 粉砕 | 粉末 | 40kg /200L | 水 | 水酸化ナトリウム | 230℃ | 2h | 2.8MPa |  |  | スチレン-フマル酸共重合体 | FRP用低収縮材 | ガラス繊維 |  | 炭酸カルシウム粉末
第51回ネットワークポリマー講演討論会講演要旨集 | 105 | 2001 | 永松 ゆきこ | 舩岡 正光 |  | 三重大学 | リグニン |  | リグニン利用技術 | リグノフェノール－セルロース系複合体のリサイクル特性
第48回ネットワークポリマー講演討論会講演要旨集 | 187 | 1998 | 江端 康高 | 舩岡 正光 |  | 三重大学 | リグニン |  | リグニン利用技術 | セルロース/リグニン系完全リサイクル型複合植物素材の構築
第57回ネットワークポリマー講演討論会講演要旨集 | 251 | 2007 | 内藤 尭 | 舩岡 正光 |  | 三重大学 | リグニン |  | リグニン利用技術 | 多層リグノセルロース系リサイクル材料の設計
第47回ネットワークポリマー講演討論会講演要旨集 | 79 | 1997 | 三田 文雄 | 吉田 清子 | 遠藤 剛 | 東京工業大学 |  |  | 平衡重合 | スピロオルトエステルの平衡重合を用いたポリマーリサイクルシステムの構築
第49回ネットワークポリマー講演討論会講演要旨集 | 45 | 1999 | 三田 文雄 |  |  | 東京工業大学 |  |  | 平衡重合 | 双環状モノマーの平衡重合を基盤とするネットワークポリマーのケミカルリサイクルに関する研究
第49回ネットワークポリマー講演討論会講演要旨集 | 65 | 1999 | 人見正勝 | 三田 文雄 | 遠藤剛 | 東京工業大学 |  |  | 平衡重合 | ビシクロオルトエステル類のカチオン平衡重合とケミカルリサイクルへの応用
第52回ネットワークポリマー講演討論会講演要旨集 | 237 | 2002 | 久保田 静男 | 森 一 | 前田 拓也 | 和歌山県工業技術センター | ＰＥＴ |  | グリコール分解 | ポリエステル樹脂廃棄物のヒドロキシカルボン酸による分解及びケミカルリサイクル
第47回ネットワークポリマー講演討論会講演要旨集 | 29 | 1997 | 伊藤 修 | 久保田 静男 |  | 和歌山県工業技術センター | 尿素樹脂 |  | グリコール分解 | 尿素樹脂廃棄物の再利用（Ⅰ）
第58回ネットワークポリマー講演討論会講演要旨集 | 25 | 2008 | 大庭 敏之 |  |  | 日産自動車 | 熱可塑樹脂 |  |  | 環境問題と自動車用高分子材料
第52回ネットワークポリマー講演討論会講演要旨集 | 60 | 2002 | 加藤 哲也 | 中軸弘 | 国見 誠 | 日立化成工業 | ポリスチレン |  | マテリアルリサイクル | 発泡スチロール（ＥＰＳ）のリサイクルシステム
第52回ネットワークポリマー講演討論会講演要旨集 | 233 | 2002 | 西村 敏秋 |  |  | 住ベリサイクル |  |  | 粉砕法 | 工業材料としての再利用のための不燃化粧板のボールミル粉砕検討
第49回ネットワークポリマー講演討論会講演要旨集 | 201 | 1999 | 小寺 洋一 | 佐藤芳樹 |  | 資源環境技術総合研究所 |  |  | 液相分解法 | ノボラックプレポリマーの液相熱分解における共存物質の影響
第52回ネットワークポリマー講演討論会講演要旨集 | 231 | 2002 | 石川 博之 | 前田 直彦 | 松下 真一郎 | 松下電工 |  |  |  | リサイクル対応「接着・分離技術」の開発
著者が４名以上の場合は４番目以降記載の著者名を省略した。また、著者１が講演者とは限らない。

## 配布リスト
[7 empty] | 環境関連、リサイクル関連文献リスト |  |  | 樹脂別＋リサイクル技術
№ | 年 | 巻 | 号 | 頁 | 著者１ | 著者１ 所属 | 分類１：樹脂別 |  | 分類２：ﾘｻｲｸﾙ技術 | 題目
1 | 2002 | 23 | 4 | 178 | 久保内 昌敏 | 東京工業大学 | エポキシ樹脂 |  | 硝酸分解 | エポキシ樹脂のリサイクル性に及ぼす樹脂および硬化剤の化学構造の影響
2 | 第５３回NWP | 129 | 2003 |  | 仙北谷 英貴 | 東京工業大学 | エポキシ樹脂 |  | 硝酸分解 | 硝酸を用いたエポキシ樹脂リサイクル材の特性に及ぼす分解生成物分子量の影響
3 | 第60回NWP | 97 | 2010 |  | 久保内 昌敏 | 東京工業大学 | エポキシ樹脂 |  | 硝酸分解 | エポキシ樹脂の硝酸分解ケミカルリサイクルにおける硝酸のリサイクル利用
4 | 第52回NWP | 76 | 2002 |  | 島村 哲朗 | 京都市工業試験場 | エポキシ樹脂 |  | 熱分解 | リサイクルエポキシ樹脂を用いた排水性舗装トップコートの実証テスト
5 | 第50回NWP | 141 | 2000 |  | 島村 哲朗 | 京都市工業試験場 | フェノール樹脂 | エポキシ樹脂 | 熱分解 | フェノール樹脂廃棄物の熱分解液のエポキシ樹脂化に関する研究
6 | 第47回NWP | 83 | 1997 |  | 後藤 純也 | 住友ベークライト | フェノール樹脂 | エポキシ樹脂 | 亜臨界水／フェノール | 超臨界水中での熱硬化性樹脂の分解（第2報）
7 | 第５３回NWP | 175 | 2003 |  | 後藤 純也 | 住友ベークライト | フェノール樹脂 |  | 亜臨界水／フェノール | 水/フェノール２成分系溶媒中でのフェノール樹脂硬化物の分解反応 硬化物のガラス転移温度と分解反応性の関係
8 | 第46回NWP | 21 | 1996 |  | 松本 明博 | 大阪市立工業研究所 | フェノール樹脂 |  | その他 | 熱硬化性樹脂のリサイクルに関する研究[Ⅴ] －紙基材フェノール樹脂粉末の化学修飾－
9 | 第51回NWP | 157 | 2001 |  | 山田 陸雄 | バブコック日立 | フェノール樹脂 |  | その他 | フェノール類・ホルムアルデヒド廃液処理装置の開発
10 | 第51回NWP | 161 | 2001 |  | 島村 哲朗 | 京都市工業試験場 | フェノール樹脂 | エポキシ樹脂 | 熱分解 | フェノール樹脂熱分解液から得られたエポキシ樹脂の排水性舗装トップコートへの利用
11 | 第48回NWP | 83 | 1998 |  | 後藤 純也 | 住友ベークライト | フェノール樹脂 |  | 亜臨界水／フェノール | 超臨界水中での熱硬化性樹脂の分解（第3報）
12 | 第54回NWP | 163 | 2004 |  | 石川 真毅 | 住友ベークライト | フェノール樹脂 |  | 亜臨界水／フェノール | 水/フェノール２成分系溶媒を用いたフェノール樹脂のケミカルリサイクル －フェノール樹脂複合材料系への適用－
13 | 第56回NWP | 175 | 2006 |  | 木村 肇 | 大阪市立工業研究所 | フェノール樹脂 |  | その他 | 耐熱性、難燃性に優れた環境にやさしい新規フェノール樹脂
14 | 第52回NWP | 53 | 2002 |  | 伊澤 弘行 | 日立化成工業 | フェノール樹脂 |  | フェノール分解 | 紙基材フェノール樹脂積層板の液相分解
15 | 2001 | 22 | 1 | 2 | 久保内 昌敏 | 東京工業大学 | 不飽和ポリエステル |  | 硝酸分解 | イソフタル酸系不飽和ポリエステル樹脂の腐食に及ぼす硬化剤の影響 －希釈剤フタル酸ジメチルの効果－
16 | 2007 | 28 | 4 | 247 | 柴田 勝司 | 日立化成工業 | 不飽和ポリエステル |  | アルコール分解 | FRPのリサイクル技術
17 | 2009 | 30 | 2 | 83 | 中川 尚治 | パナソニック電工 | 不飽和ポリエステル |  | 亜臨界水 | 亜臨界水分解によるＦＲＰの高付加価値化・水平リサイクル技術（２）
18 | 第52回NWP | 49 | 2002 |  | 福澤 寿代 | 日立化成工業 | 不飽和ポリエステル |  | アルコール分解 | 不飽和ポリエステル樹脂ＦＲＰのリサイクルを目的とした溶解処理液の検討
19 | 第56回NWP | 53 | 2006 |  | 吉村 毅 | 松下電工解析センター | 不飽和ポリエステル |  | 亜臨界水 | ＦＲＰ亜臨界水分解物の低収縮剤へのリサイクルの可能性検証
20 | 第59回NWP | 57 | 2009 |  | 中川 尚治 | パナソニック電工 | 不飽和ポリエステル |  | 亜臨界水 | 亜臨界水によるＦＲＰの高付加価値化・水平リサイクルの開発
21 | 2009 | 30 | 3 | 172 | 後藤 純也 | 住友ベークライト | フェノール樹脂 |  | 亜臨界水／フェノール分解 | 超臨界流体技術を応用したフェノール樹脂のケミカルリサイクル技術の開発
22 | 第48回NWP | 195 | 1998 |  | 中野 達明 | 京都市工業試験場 | フェノール樹脂 |  | 熱分解 | フェノール樹脂廃棄物の炭素材料化によるリサイクル －炭素前駆体の鋳込み及び押出し成形－
23 | 第49回NWP | 199 | 1999 |  | 後藤 純也 | 住友ベークライト | フェノール樹脂 |  | 亜臨界水／フェノール | 超臨界水中での熱硬化性樹脂の分解（第4報）
24 | 第55回NWP | 125 | 2005 |  | 下谷地 一徳 | 住友ベークライト | フェノール樹脂 |  | 亜臨界水／フェノール | 水/フェノール２成分系溶媒を用いたフェノール樹脂のケミカルリサイクル －再生レジンの再利用－
25 | 第48回NWP | 77 | 1998 |  | 小寺洋一 | 資源環境技術総合研 | フェノール樹脂 |  | 液相分解法 | 液相熱分解によるノボラックからのフェノール類の分解再生とその連続分布速度論による解析
26 | 第44回講演討論会 | 125 | 1994 |  | 島村 哲朗 | 京都市工業試験場 | フェノール樹脂 | エポキシ樹脂 | 熱分解 | フェノール樹脂廃棄物のリサイクル化 フェノール樹脂分解物のエポキシ樹脂合成に関する研究
27 | 第44回講演討論会 | 121 | 1994 |  | 寒川 喜光 | 京都市工業試験場 | フェノール樹脂 |  | 熱分解 | フェノール樹脂廃棄物のリサイクル化 フェノール樹脂分解物より得られたカーボン前駆体の成形に関する研究
28 | 第51回NWP | 159 | 2001 |  | 後藤 純也 | 住友ベークライト | フェノール樹脂 |  | 亜臨界水／フェノール | 超臨界水中でのフェノール樹脂硬化物の分解における反応場の直接観察
29 | 第58回NWP | 157 | 2008 |  | 後藤 純也 | 住友ベークライト | フェノール樹脂 |  | 亜臨界水／フェノール | 超臨界流体技術を応用したフェノール樹脂のケミカルリサイクル技術の開発
30 | 第48回NWP | 191 | 1998 |  | 佐藤 芳樹 | 資源環境技術総研 | フェノール樹脂 |  | 液相分解法 | 液相分解法によるフェノール樹脂のモノマーリサイクルに及ぼす共存ポリスチレンの影響
31 | 2006 | 27 | 3 | 135 | 久保内 昌敏 | 東京工業大学 | 不飽和ポリエステル |  | 硝酸分解 | 不飽和ポリエステル樹脂の特性と信頼性評価に及ぼす硬化剤分布の影響 －腐食劣化挙動－
32 | 2006 | 27 | 2 | 88 | 中川 尚治 | 松下電工 | 不飽和ポリエステル |  | 亜臨界水 | 亜臨界水分解によるFRPリサイクル技術の開発
33 | 2007 | 28 | 3 | 93 | 中川 尚治 | 松下電工解析センター | 不飽和ポリエステル |  | 亜臨界水 | FRP亜臨界水分解物の低収縮剤への高付加価値化リサイクル
34 | 第54回NWP | 167 | 2004 |  | 中川 尚治 | 松下電工 | 不飽和ポリエステル |  | 亜臨界水 | 亜臨界水分解によるＦＲＰの水平リサイクル技術の開発
35 | 第57回NWP | 93 | 2007 |  | 中川 尚治 | 松下電工 | 不飽和ポリエステル |  | 亜臨界水 | 亜臨界水分解によるＦＲＰの高付加価値化・水平リサイクル技術
36 | 第59回NWP | 277 | 2009 |  | 日高 優 | パナソニック電工 | 不飽和ポリエステル |  | 亜臨界水 | 亜臨界水分解技術の各種ＦＲＰへの応用
37 | 2004 | 25 | 3 | 147 | 久保内 昌敏 | 東京工業大学 | エポキシ樹脂 |  | 硝酸分解 | 硝酸を用いたエポキシ樹脂リサイクル材の特性に及ぼす分解生成物分子量の影響
38 | 第52回NWP | 68 | 2002 |  | 海和 晋史 | 東京工業大学 | エポキシ樹脂 |  | 硝酸分解 | エポキシ樹脂のリサイクル性に及ぼす樹脂および硬化剤の化学構造の影響
39 | 第55回NWP | 251 | 2005 |  | 山本 和記 | 東京工業大学 | エポキシ樹脂 |  | 硝酸分解 | 粉砕フィラー充填型リサイクルエポキシ樹脂の耐化学環境性
40 | 第５３回NWP | 197 | 2003 |  | 長江 偉 | 三菱電機 | エポキシ樹脂 |  | アミン分解 | 有機アルカリによるエポキシ樹脂の分解
41 | 2003 | 24 | 1 | 13 | 久保内 昌敏 | 東京工業大学 | エポキシ樹脂 |  | アルカリ分解／粉砕再利用 | 粉砕樹脂充てんエポキシ樹脂リサイクル材のアルカリ環境における腐食挙動
42 | 第52回NWP | 64 | 2002 |  | 仙北谷 英貴 | 東京工業大学 | エポキシ樹脂 |  | 硝酸分解 | 粉砕によってリサイクルされたエポキシ樹脂硬化物のアルカリ環境下における化学的劣化に関する研究
43 | 第55回NWP | 133 | 2005 |  | 海和 晋史 | 東京工業大学 | エポキシ樹脂 |  | 硝酸分解 | 臭素化エポキシ樹脂の硝酸によるケミカルリサイクルの検討
44 | 第52回NWP | 72 | 2002 |  | 三村 研史 | 三菱電機 | エポキシ樹脂 |  | 易分解性 | 熱可塑性ポリマーをブレンドした易分解性エポキシ樹脂の特性
45 | 2003 | 24 | 1 | 22 | 久保田 静男 | 和歌山県工業技術センター | 不飽和ポリエステル |  | グリコール分解 | 不飽和ポリエステル樹脂廃棄物のグリコール分解によるケミカルリサイクル
46 | 2008 | 29 | 3 | 158 | 中川 尚治 | 松下電工 | 不飽和ポリエステル |  | 亜臨界水 | 亜臨界水分解によるＦＲＰの高付加価値化・水平リサイクル技術
47 | 第55回NWP | 129 | 2005 |  | 中川 尚治 | 松下電工 | 不飽和ポリエステル |  | 亜臨界水 | 亜臨界水分解によるＦＲＰリサイクル技術の開発
48 | 第58回NWP | 17 | 2008 |  | 中川 尚治 | パナソニック電工 | 不飽和ポリエステル |  | 亜臨界水 | 亜臨界水分解によるＦＲＰの高付加価値化・水平リサイクルの実証
49 | 第60回NWP | 128 | 2010 |  | 大平 浩輝 | パナソニック電工 | 不飽和ポリエステル |  | 亜臨界水 | 亜臨界水リサイクルの各種廃FRPへの応用展開
50 | 第46回NWP | 25 | 1996 |  | 島村 哲朗 | 京都市工業試験場 | フェノール樹脂 | エポキシ樹脂 | 熱分解 | フェノール樹脂廃棄物のリサイクル フェノール樹脂熱分解液のノボラックエポキシ化
51 | 第46回NWP | 29 | 1996 |  | 後藤 純也 | 住友ベークライト | フェノール樹脂 | エポキシ樹脂 | 亜臨界水／フェノール | 超臨界水中での熱硬化性樹脂の分解
52 | 第52回NWP | 56 | 2002 |  | 後藤 純也 | 住友ベークライト | フェノール樹脂 |  | 亜臨界水／フェノール | 超臨界状態および亜臨界状態の水/フェノール２成分系溶媒を用いたフェノール樹脂硬化物からのオリゴマー回収
53 | 第44回講演討論会 | 129 | 1994 |  | 松本 明博 | 大阪市立工業研究所 | フェノール樹脂 |  | その他 | ポリウレタンのリサイクル －フェノール樹脂への応用－
54 | 第51回NWP | 97 | 2001 |  | 小寺 洋一 | 産業技術総合研究所 | フェノール樹脂 |  | 液相分解 | フェノール樹脂の化学構造と分解特性 －各種ノボラック・硬化物の分解特性－
55 | 2002 | 23 | 4 | 188 | 深谷 太郎 | 東芝 | ウレタン樹脂 |  | アミン分解 | ウレタン樹脂のケミカルリサイクルと再生樹脂の特性